## Sheet1
2024年晋城市长流程钢铁行业绩效分级指标
指标 | A级企业 |  | B级企业 | B-级企业 | C级企业 | D级企业
装备水平 | 1.淘汰步进式烧结机、90m2以下带式烧结机和8m2以下球团竖炉；原则上淘汰1200m3以下炼铁高炉、100t以下炼钢转炉等限制类工艺设备。 |  |  | 1.淘汰步进式烧结机、90m2以下带式烧结机、8m2以下球团竖炉、400m3及以下炼铁高炉、30t及以下炼钢转炉。 |  | 未达C级要求
| 2.高炉、转炉冶炼工序的单位产品能耗应达到《高耗能行业重点领域能效标杆水平和基准水平（2021年版）》中的高耗能行业能效标杆水平：高炉工序能效标杆水平为361kgce/t；转炉工序能效标杆水平为-30kgce/t。 |  |  | 2.高炉、转炉冶炼工序的单位产品能耗应达到《高耗能行业重点领域能效标杆水平和基准水平（2021年版）》中的高耗能行业能效基准水平：高炉工序能效标杆水平为435kgce/t；转炉工序能效标杆水平为-10kgce/t。
有组织管控 | 1.除尘采用四电场静电除尘器、覆膜滤料布袋除尘器、湿式静电除尘器、滤筒除尘器等高效先进工艺；鼓励使用聚四氟乙烯微孔覆膜滤料、超细纤维面层梯度滤料、金属间化合物多孔（膜）材料等新型滤材。烧结混料系统应单独设置高效湿式除尘设施；轧钢车间轧机应采用塑烧板除尘；钢渣热闷废气应采用高效湿式除尘器。 |  |  | 1.除尘采用四电场静电除尘器、覆膜滤料布袋除尘器、湿式静电除尘器、滤筒除尘器等高效先进工艺；烧结混料系统应单独设置高效湿式除尘设施；轧钢车间轧机应采用塑烧板除尘；钢渣热闷废气应采用高效湿式除尘器。 |  | 未达到C级要求
| 2.烧结机头（球团焙烧）烟气脱硫采用石灰石/石灰-石膏等湿法脱硫工艺，循环流化床、旋转喷雾、密相干塔等半干法脱硫工艺，活性炭（焦）干法脱硫工艺；湿法脱硫设施需配备湿式电除尘器，半干法脱硫设施需配备高效袋式除尘器，活性炭脱硫脱硝设施后如颗粒物不能满足要求的，需配备高效袋式除尘器。高炉煤气优先采用源头精脱硫技术，燃用未精脱硫高炉煤气的生产设施应采用末端脱硫措施。 |  |  | 2.烧结机头（球团焙烧）烟气脱硫采用湿法、干法或半干法脱硫工艺，稳定达到《钢铁工业大气污染物排放标准》（DB14/2249-2020）排放限值要求；湿法脱硫设施需配备湿式电除尘器，半干法脱硫设施需配备高效袋式除尘器，活性炭脱硫脱硝设施后如颗粒物不能满足要求的，需配备高效袋式除尘器。燃用未精脱硫高炉煤气的生产设施应采用末端脱硫措施烧结机头（球团焙烧）烟气脱硫采用湿法、干法或半干法脱硫工艺，稳定达到《钢铁工业大气污染物排放标准》（DB14/2249-2020）排放限值要求；湿法脱硫设施需配备湿式电除尘器，半干法脱硫设施需配备高效袋式除尘器，活性炭脱硫脱硝设施后如颗粒物不能满足要求的，需配备高效袋式除尘器。燃用未精脱硫高炉煤气的生产设施应采用末端脱硫措施。
| 3.烧结机头（球团焙烧）烟气脱硝应采用活性炭（焦）、选择性催化还原（SCR）等高效脱硝技术；高炉热风炉、轧钢加热炉应采用低氮燃烧技术和高效脱硝技术。 |  |  | 3.烧结机头（球团焙烧）烟气脱硝应采用活性炭（焦）、选择性催化还原（SCR）等高效脱硝技术；高炉热风炉、轧钢加热炉应采用低氮燃烧技术和高效脱硝技术。
| 4.一氧化碳控制措施，烧结工序应强化机头、机尾密封板、台车滑道、润滑系统、风箱及卸灰阀等密封效果；采用烧结机头烟气内循环（循环率大于20%）、料面喷蒸汽和富氧助燃技术；炼铁工序应采用热风炉空燃比优化技术、高炉炉顶料罐均压放散废气全回收或净化措施、高炉煤气休风净化回收、高炉煤气零放散技术；炼钢工序转炉煤气放散应设置自动点火伴烧装置，钢包、中间包烘烤采用纯氧燃烧技术；轧钢工序蓄热式轧钢加热炉应采取煤气反吹措施和空燃比优化技术。 |  |  | 4.一氧化碳控制措施，烧结工序应强化机头、机尾密封板、台车滑道、润滑系统、风箱及卸灰阀等密封效果；采用烧结机头烟气内循环（循环率大于20%）、料面喷蒸汽和富氧助燃技术；炼铁工序应采用热风炉空燃比优化技术、高炉炉顶料罐均压放散废气全回收或净化措施、高炉煤气休风净化回收、高炉煤气零放散技术；炼钢工序转炉煤气放散应设置自动点火伴烧装置，钢包、中间包烘烤采用纯氧燃烧技术；轧钢工序蓄热式轧钢加热炉应采取煤气反吹措施和空燃比优化技术。
排放限值 | 1.按照《关于做好钢铁企业超低排放评估监测工作的通知》（环办大气函[2019]922号）要求，开展有组织超低排放评估工作，并在中钢协网站公示。 |  | 1.按照《关于做好钢铁企业超低排放评估监测工作的通知》（环办大气函[2019]922号）要求，开展有组织超低排放评估工作，并在中钢协网站公示。 |  |  | 未达C级要求
| ①烧结球团工序： A.在基准氧含量16%的条件下，烧结机机头烟气颗粒物、SO2、NOX、CO排放浓度分别不高于5、5、35、7000mg/m3；氨逃逸≤8mg/m3。 B.在基准氧含量18%的条件下，链篦机回转窑颗粒物、SO2、NOX、日均排放浓度分别不高于10、35、50mg/m3，氨逃逸≤8mg/m3。 ②炼铁工序： 高炉热风炉颗粒物、SO2、NOX日均排放浓度分别不高于5、15、35mg/m3； ③炼钢工序： 在基准氧含量8%的条件下，石灰煅烧窑、白云石窑焙烧颗粒物、SO2、NOx排放浓度分别不高于10mg/m3、50mg/m3、200mg/m3； ④轧钢工序： 在基准氧含量8%的条件下，加热炉颗粒物、SO2、NOx日均排放浓度分别不高于5mg/m3、15mg/m3、100mg/m3； |  | ①烧结球团工序： A.在基准氧含量16%的条件下，烧结机机头烟气颗粒物、SO2、NOX、CO排放浓度分别不高于10、35、50、7000mg/m3；氨逃逸≤8mg/m3。 B.在基准氧含量18%的条件下，链篦机回转窑颗粒物、SO2、NOX小时排放浓度分别不高于10、35、50mg/m3；氨逃逸≤8mg/m3。 ②炼铁工序： 高炉热风炉颗粒物、SO2、NOX的排放浓度分别不高于10、50、200mg/m3；③炼钢工序： 在基准氧含量8%的条件下，石灰煅烧窑、白云石窑焙烧颗粒物、SO2、NOx排放浓度分别不高于10mg/m3、50mg/m3、200mg/m3； ④轧钢工序： 在基准氧含量8%的条件下，加热炉颗粒物、SO2、NOx排放浓度分别不高于10mg/m3、50mg/m3、200mg/m3； | ①烧结球团工序： A.在基准氧含量16%的条件下，烧结机机头烟气颗粒物、SO2、NOX、NH3、CO排放浓度分别不高于10、35、50、8、8000mg/m3； B.在基准氧含量18%的条件下，链篦机回转窑颗粒物、SO2、NOX、NH3小时排放浓度分别不高于10、35、50、8mg/m3； ②炼铁工序： 高炉热风炉颗粒物、SO2、NOX的排放浓度分别不高于10、50、200mg/m3； ③炼钢工序： 在基准氧含量8%的条件下，石灰煅烧窑、白云石窑焙烧颗粒物、SO2、NOx排放浓度分别不高于10mg/m3、50mg/m3、200mg/m3； ④轧钢工序： 在基准氧含量8%的条件下，加热炉颗粒物、SO2、NOx排放浓度分别不高于10mg/m3、50mg/m3、200mg/m3；
| ⑤自备电厂： 在基准氧含量为3%的条件下，燃气锅炉颗粒物、SO2、NOx排放浓度分别不高于5mg/m3、35mg/m3、50mg/m3； 其他工序污染物排放浓度满足《钢铁工业大气污染物排放标准》（DB14/2249-2020）要求。 |  | ⑤自备电厂： 在基准氧含量为3%的条件下，燃气锅炉颗粒物、SO2、NOx排放浓度分别不高于5mg/m3、35mg/m3、50 mg/m3； 其他污染物排放浓度满足《钢铁工业大气污染物排放标准》（DB14/2249-2020）要求。 | ⑤自备电厂： 在基准氧含量为3%的条件下，燃气锅炉颗粒物、SO2、NOx排放浓度分别不高于5mg/m3、35mg/m3、50 mg/m3； 其他污染物排放浓度满足《钢铁工业大气污染物排放标准》（DB14/2249-2020）要求。
无组织排放 | 1.按照《关于做好钢铁企业超低排放评估监测工作的通知》（环办大气函[2019]922号）要求，开展无组织超低排放评估工作，并在中钢协网站公示。 |  |  | 1.建立无组织排放源清单 |  | 未达到C级要求
| 2.全面加强物料储存、输送及生产工艺过程无组织排放控制，在保障安全生产的前提下，采取密闭、封闭等有效措施，应采用全封闭料场、筒仓等物料储存方式，有效提高废收集率，产尘点及车间不得有可见烟粉尘外逸。 |  |  | 2.同A、B级要求
| 物料储存：石灰、除尘灰、脱硫灰、粉煤灰等粉状物料，应采用料仓、储罐等方式密闭储存；铁精矿、煤、焦炭、烧结矿、球团矿、石灰石、白云石、铁合金、钢渣、脱硫石膏等块状或粘湿物料，应采用密闭料仓或封闭料棚等方式储存；堆存作业时应采用喷雾、雾炮等抑尘措施，抑尘作业需快速准确联动，响应时间＜5s，喷雾能明显覆盖扬尘区域，雾滴直径宜小于30μm； 物料输送：石灰、除尘灰、脱硫灰、粉煤灰等粉状物料，应采用管状带式输送机、气力输送设备、罐车等方式密闭输送；铁精矿、煤、焦炭、烧结矿、球团矿、石灰石、白云石、铁合金、高炉渣、钢渣、脱硫石膏等块状或粘湿物料，应采用管状带式输送机等方式密闭输送，或采用皮带通廊等方式封闭输送；确需汽车运输的，应使用封闭车厢或苫盖严密，装卸车时应采取加湿等抑尘措施；铁水运输过程中应加盖封闭； 物料输送落料点等应配备集气罩和除尘设施，或采取喷雾等抑尘措施；对于含水率稳定在6%以上、不易扬尘物料，输送转运点进行局部或全程封闭；鼓励皮带输送机采用密闭导料槽和返程皮带清理器； 料场出入口采用自动感应门，无车辆进出时保持常闭；料场出口应设置自动感应式车轮和车身清洗设施，洗车台长度不小于20m，清洗水高度不低于1.2m，清洗水压不低于1MPa，配套建设拦车杆、抖水台或吹干装置以及冬季防冻措施；厂区道路应硬化，并采取清扫、洒水等措施，保持清洁；料场周边道路表面、绿化植物无明显覆尘情况，并未出现明显的无组织外逸现象； |  |  |  | 物料储存：石灰、除尘灰、脱硫灰、粉煤灰等粉状物料，应采用料仓、储罐等方式密闭储存；铁精矿、煤、焦炭、烧结矿、球团矿、石灰石、白云石、铁合金、钢渣、脱硫石膏等块状或粘湿物料，应采用密闭料仓或封闭料棚等方式储存；堆存作业时采用喷雾、雾炮等抑尘措施；
| 生产工艺过程：烧结、球团、炼铁等工序的物料破碎、筛分、混合等设备应设置密闭罩，并配备除尘设施；烧结机、烧结矿环冷机、球团焙烧设备，高炉炉顶上料、矿槽、高炉出铁场，混铁炉、炼钢铁水预处理、转炉、电炉、精炼炉，石灰窑、白云石窑等产尘点应全面加强集气能力建设，确保无可见烟粉尘外逸；烧结机、烧结矿冷却机、球团焙烧设备，高炉矿槽、高炉出铁场在保证安全的前提下进行封闭或半封闭；铁沟、渣沟应加盖封闭；炼钢车间应封闭，设置屋顶罩并配备除尘设施；废钢切割应在封闭空间内进行，设置集气罩，并配备除尘设施。 |  |  |  | 物料输送：石灰、除尘灰、脱硫灰、粉煤灰等粉状物料，应采用管状带式输送机、气力输送设备、罐车等方式密闭输送；铁精矿、煤、焦炭、烧结矿、球团矿、石灰石、白云石、铁合金、高炉渣、钢渣、脱硫石膏等块状或粘湿物料，应采用管状带式输送机等方式密闭输送，或采用皮带通廊等方式封闭输送；确需汽车运输的，应使用封闭车厢或苫盖严密，装卸车时应采取加湿等抑尘措施；铁水运输过程中应加盖封闭；物料输送落料点等应配备集气罩和除尘设施，或采取喷雾等抑尘措施；料场出入口采用堆积门或自动卷帘门，无车辆进出时保持常闭；料场出口应设置规范的车轮和车身清洗设施。厂区道路应硬化，并采取清扫、洒水等措施，保持清洁；料场周边道路表面、绿化植物无明显覆尘情况，并未出现明显的无组织外逸现象； | 未达C级要求
生产工艺过程：烧结、球团、炼铁等工序的物料破碎、筛分、混合等设备应设置密闭罩，并配备除尘设施；烧结机、烧结矿环冷机、球团焙烧设备，高炉炉顶上料、矿槽、高炉出铁场，混铁炉、炼钢铁水预处理、转炉、电炉、精炼炉，石灰窑、白云石窑等产尘点应全面加强集气能力建设，确保无可见烟粉尘外逸；高炉出铁场平台应封闭或半封闭；铁沟、渣沟应加盖封闭；炼钢车间应封闭，设置屋顶罩并配备除尘设施；废钢切割应在封闭空间内进行，设置集气罩，并配备除尘设施。
| 3.厂界颗粒物、CO排放浓度分别不高于1mg/m3、10mg/m3。 |  |  |  | 3.厂界颗粒物、CO排放浓度分别不高于1mg/m3、10mg/m3。
监测监控水平 | 1.烧结机机头、烧结机机尾、球团焙烧、高炉矿槽、高炉出铁场、铁水预处理、转炉二次烟气、电炉烟气、石灰窑、白云石窑、燃用发生炉煤气的轧钢热处理炉、自备电厂等排气筒均需安装烟气排放连续监测系统（CEMS），并按要求验收联网，数据至少保存五年以上。 |  |  |  | 1.烧结机机头、烧结机机尾、球团焙烧、高炉矿槽、高炉出铁场、铁水预处理、转炉二次烟气、电炉烟气、石灰窑、白云石窑、燃用发生炉煤气的轧钢热处理炉、自备电厂等排气筒均需安装烟气排放连续监测系统（CEMS），并按要求验收联网，数据至少保存五年以上。 | 未达到C级要求
| 2.烧结机机头、烧结机机尾、球团焙烧、高炉矿槽、高炉出铁场、铁水预处理、转炉二次烟气、电炉烟气、石灰窑、白云石窑、燃用发生炉煤气的轧钢热处理炉、自备电厂等污染源的污染治理设施应安装分布式控制系统（DCS），记录企业环保设施运行及相关生产过程主要参数（参数至少需满足环办便函[2021]439号要求）；将各除尘/脱硫/脱硝设施所有运行参数、CEMS在线监测数据、以及反映生产负荷和设备启停的主要生产工艺参数集中管理，并具备保存五年以上历史数据的能力，任意参数曲线能够组合至同一个界面中查看。 |  |  |  | 2.烧结机机头、烧结机机尾、球团焙烧、高炉矿槽、高炉出铁场、铁水预处理、转炉二次烟气、电炉烟气、石灰窑、白云石窑、燃用发生炉煤气的轧钢热处理炉、自备电厂等污染源的污染治理设施应安装PLC控制系统。
| 3.料场出入口、烧结环冷区域、高炉矿槽和炉顶区域、炼钢车间顶部等易产尘点，安装高清视频监控设施，视频监控数据保存一年以上。 |  |  |  | 3.料场出入口、烧结环冷区域、高炉矿槽和炉顶区域、炼钢车间顶部等易产尘点，安装高清视频监控设施，视频监控数据保存六个月以上。
| 4.生产工艺和物料输送环节主要产尘点密闭罩、收尘罩等无组织排放控制设施周边设置总悬浮颗粒物（TSP）浓度监测设备；物料储存大棚、烧结、球团、高炉、石灰、钢渣处理等车间区域、厂界四周（常年主导风向下风向应设置一台标准站）、厂内道路路口、长度超过200米的道路中部设置空气质量监测微站（监测因子至少包括颗粒物等）。 |  |  |  | 4.生产工艺和物料输送环节主要产尘点密闭罩、收尘罩等无组织排放控制设施周边设置总悬浮颗粒物（TSP）浓度监测设备；物料储存大棚、烧结、球团、高炉、石灰、钢渣处理等车间区域、厂内道路路口、长度超过200米的道路中部设置空气质量监测微站（监测因子至少包括颗粒物等）、
| 5.厂区需配备足够的湿扫车和洒水车，所有环保清洁车辆加装北斗或GPS定位系统，记录环保清洁车辆历史工作情况。 |  |  |  | 5.厂区需配备足够的湿扫车和洒水车。
| 6.建立全厂管控治一体化平台，平台具备有组织排放、无组织排放、清洁运输各环节生产、监测、监控、治理设施集中控制和数据综合分析功能，实现“超标预警、智能识别、发送指令、精准治理、效果评估”全过程自动管控。 |  |  |  | 6.建立全厂无组织排放治理设施集中控制系统，及时有效管控环保设施运行状况。
清洁方式运输 | 运输方式 | 1.按照《关于做好钢铁企业超低排放评估监测工作的通知》（环办大气函[2019]922号）要求，开展清洁运输评估工作，并在中钢协网站公示。 | 1.按照《关于做好钢铁企业超低排放评估监测工作的通知》（环办大气函[2019]922号）要求，开展清洁运输评估工作，并在中钢协网站公示。 | 1.物料公路运输使用达到国六及以上排放标准重型载货车辆（含燃气）或新能源车辆比例不低于80%，其他车辆达到国五排放标准。 |  | 未达到C级要求
|  | 2.大宗物料和产品运输采用清洁运输方式或电动重型载货车辆的比例不低于80%：其他使用新能源车辆或达到国六排放标准的重型载货车辆。 | 2.大宗物料和产品运输采用清洁运输方式或电动重型载货车辆的比例不低于50%；其他运输部分使用新能源车辆或达到国六排放标准的重型载货车辆的比例不低于80%。 | 2.厂内运输车辆达到国六及以上排放标准（含燃气）或使用新能源车辆的比例不低于50%，其他车辆达到国五排放标准。
|  | 3.其他原辅材料公路运输部分使用达到国六排放标准的重型载货车辆（含燃气）或新能源车辆（特种车辆、危险化学品车辆、检修和施工等车辆可使用国五及以上排放标准的重型载货车辆）。 | 3.其他原辅材料公路运输部分使用达到国六排放标准的重型载货车辆（含燃气）或新能源车辆（特种车辆、危险化学品车辆、检修和施工等车辆可使用国五及以上排放标准的重型载货车辆）。 | 3.厂内非道路移动机械达到国三及以上排放标准或使用新能源机械的比例不低于50%。
|  | 4.厂内运输车辆全部达到国六及以上排放标准（含燃气）或使用新能源车辆。 | 4.厂内运输车辆全部达到国六及以上排放标准（含燃气）或使用新能源车辆。
|  | 5.厂内非道路移动机械和吸排罐车全部达到国三及以上排放标准或使用新能源机械。 | 5.厂内非道路移动机械和吸排罐车全部达到国三及以上排放标准或使用新能源机械。
| 门禁系统及台账 | 1. 按《重点行业移动源监管与核查技术指南》（HJ1321-2023）、《重点用车单位移动源大气污染防治门禁视频系统建设要求》（DB14/T 2539-2022）要求建立门禁视频监控系统（如厂区有多处货运进出口，应分别设立门禁系统和视频监控系统）监控运输车辆进出厂区情况；并与生态环境部门联网，在线率不低于95%；同时应具备调取任意时段（时、日、月、年）各种车辆出入视频和数据统计结果（含各排放阶段车辆占比、运输量、物料类型等）的能力。 |  |  |  | 未达到C级要求
2.建立运输管理纸质、电子双台账（电子台账格式参照《重点用车单位移动源大气污染防治门禁视频系统建设要求》（DB14/T 2539-2022），须包括进出厂时间、车牌号、车辆类型、VIN号、发动机号和排放阶段等信息）；视频和电子、纸质台账监控数据保存一年以上，相关数据不得修改删除。
环境管理水平 | 1.企业环保管理机构健全，设专门分管环保副总和独立的环保管理机构，并具备相应的环境管理能力。 |  |  | 1.企业环保管理机构健全，设专门分管环保副总和独立的环保管理机构，并具备相应的环境管理能力。 | 1.企业环保管理机构健全，设独立的环保管理机构，并具备相应的环境管理能力。 | 未达C级要求
| 2.各生产单元配备分管环保的负责人，并设置环保专工；环保专职人员不少于20人/万人，经企业自主培训，并考核、持证上岗，环境保护相关专业及主体工艺相关专业大专学历的人数占比达50%以上。 |  |  | 2.各生产单元配备分管环保的负责人，并设置环保专工；环保专职人员不少于10人/万人，经企业自主培训，并考核、持证上岗，环境保护相关专业及主体工艺相关专业大专学历的人数占比达50%以上。 | 2.各生产单元配备分管环保的负责人，并设置环保专工；环保专职人员不少于5人/万人，经企业自主培训，并考核、持证上岗。
| 3.环保档案齐全：①环评批复文件；②排污许可证及季度、年度执行报告；③竣工验收文件；④废气治理设施运行管理规程；⑤一年内第三方废气监测报告；⑹应急预案。 |  |  | 3.环保档案齐全：①环评批复文件；②排污许可证及季度、年度执行报告；③竣工验收文件；④废气治理设施运行管理规程；⑤一年内第三方废气监测报告。 | 3.环保档案齐全：①环评批复文件；②排污许可证及季度、年度执行报告；③竣工验收文件；④废气治理设施运行管理规程；⑤一年内第三方废气监测报告。
| 4.按照《排污许可申请与核发技术指南 钢铁工业》（HJ 846-2017）要求建立完整的环境管理台账，按时提交排污许可执行报告，按照排污许可证规定的格式、内容和频次，如实记录主要生产设施、污染防治设施运行情况以及污染物排放浓度、排放量，环境管理台账记录保存期限不少于五年。 |  |  | 4.按照《排污许可申请与核发技术指南 钢铁工业》（HJ 846-2017）要求建立完整的环境管理台账，按时提交排污许可执行报告，按照排污许可证规定的格式、内容和频次，如实记录主要生产设施、污染防治设施运行情况以及污染物排放浓度、排放量，环境管理台账记录保存期限不少于五年。 | 4.按照《排污许可申请与核发技术指南 钢铁工业》（HJ 846-2017）要求建立完整的环境管理台账，按时提交排污许可执行报告，按照排污许可证规定的格式、内容和频次，如实记录主要生产设施、污染防治设施运行情况以及污染物排放浓度、排放量，环境管理台账记录保存期限不少于五年。
| 5.编制自行监测方案，开展自行监测，保存原始记录，如实向社会公开监测信息。 |  |  | 5.编制自行监测方案，开展自行监测，保存原始记录，如实向社会公开监测信息。 | 5.编制自行监测方案，开展自行监测，保存原始记录，如实向社会公开监测信息。
守法情况：近1年内无因污染物排放超标、偷排漏排等环境违法受到生态环境部门处罚的现象。