## Sheet2
2026年晋城市工业涂装行业绩效分级指标
指标 | A级企业 | B级企业 | C级企业 | D级企业
生产 工艺 装备 | 1.原料使用粉末涂料（不涉及VOCs的排放）。 | 1.使用水性、无溶剂、辐射固化涂料；水性涂料：（1）木器涂料：色漆≤220g/L、清漆≤270g/L；（2）建筑用墙面涂料：内墙涂料中≤50g/L、外墙涂料≤80g/L；（3）机械设备涂料：底漆≤250g/L、中涂≤250g/L、面漆≤300g/L、清漆≤300g/L；（4）建筑物和构筑物金属基材防腐涂料：单组分底漆≤200g/L、单组分面漆≤205g/L、双组分底漆≤250g/L、双组分中漆≤200g/L、双组分面漆≤250g/L；（5）防水涂料≤50g/L；（6）防火涂料≤80g/L。无溶剂涂料：VOCs含量≤60g/L。辐射固化涂料：水性涂料喷涂≤400g/L、水性涂料其他≤150g/L；非水性涂料喷涂≤500g/L、非水性涂料其他≤200g/L。 |  | 未达到C级要求
| 2.使用低VOCs含量≤60g/L的无溶剂涂料 | 2. 使用低挥发性溶剂型涂料：（1）机械设备涂料：底漆≤420g/L、中涂≤420g/L、面漆单组分≤480g/L、面漆双组分≤420g/L、清漆单组分≤480g/L、清漆双组分≤420g/L； （2）防水涂料：单组分≤100g/L、双组分≤50g/L。 | 2.使用溶剂型涂料：底漆≤540g/L、中涂≤540g/L、面漆≤550g/L、清漆≤550g/L。
备注：涂料无低VOCs含量涂料产品替代方案，其VOCs含量应满足相应限制规定要求
有组织管控要求 | 1.喷涂废气设置干式的石灰石、纸盒等髙效漆雾处理装置。 | 1.喷涂废气设置湿式的文丘里等高效漆雾处理装置。 | 1.喷涂废气设置髙效漆雾处理装置。 | 未达到C级要求
| 2. 调漆、喷漆、流平、干燥、清洗等工序含VOCs废气采用吸附+催化燃烧、油膜+吸附等治理技术，处理效率≥95%。 | 2.调漆、喷漆、流平、干燥、清洗等工序含VOCs废气采用吸附+催化燃烧、油膜+吸附等治理技术，处理效率≥85%。 | 2.调漆、喷漆、流平、干燥、清洗等工序含VOCs废气建设末端治污设施（禁止使用UV光氧设施），处理效率≥80%。
3. 使用水性涂料（含水性UV）时，当车间或生产设施排气中非甲烷总烃（NMHC）初始排放速率≥2kg/h时，应建设末端治污设施。
| 4.电焊工序、表面打磨、抛丸、切割工序应配套高效除尘设施；除尘设施要与生产工艺设备同步运转，在生产工艺设备前开启，结束后停止；配套高效布袋除尘器在收尘系统管路风阀全开状态下，收尘罩罩面距最远处产尘点位置风速宜大于1.5m/s，全过滤风速≤0.8m/min；除尘灰不落地，及时密闭输送至原料系统；颗粒物排放＜10mg/m3。 |  |  | 未达到C级要求
5.活性炭吸附过滤箱采用过滤棉+高效过滤袋等高效过滤措施保证过滤气体颗粒物浓度＜1mg/m3；颗粒活性炭最好选择柱状活性炭直径≤5mm比表面积≥1200m2/g或碘值≥800mg/g;蜂窝活性炭比表面积750m2/g或碘值≥650mg/g。活性炭动态吸附量小于15%
排放 限值 | 1. 在连续一年的监测数据中，车间或生产设施排气筒排放的NMHC为≤10mg/m3、TVOC为≤20mg/m3。 | 1. 在连续一年的监测数据中，车间或生产设施排气筒排放的NMHC为≤20mg/m3、TVOC为≤30mg/m3。 | 1. 在连续一年的监测数据中，车间或生产设施排气筒排放的NMHC为≤30mg/m3、TVOC为≤40mg/m3。 | 未达限值要求
2. 厂区内无组织排放监控点NMHC的小时平均浓度值不超过2mg/m3、任意一次浓度值不超过10mg/m3。
无组 织管 控要 求 | 1. VOCs物料存储于密闭的容器、包装袋、储罐、储库、料仓中；盛装VOCs物料的容器或包装袋存放于密闭负压的储库、料仓内；盛装VOCs物料的容器或包装袋在非取用状态时应加盖、封口, 保持密闭。（ VOCs物料需提供产品的检测报告） |  | 1.VOCs物料存储于密闭的容器、包装袋、储罐、储库、料仓中；盛装VOCs物料的容器或包装袋存放于室内，或存放于设置有雨棚、遮阳和防渗设施的专用场地；盛装VOCs物料的容器或包装袋在非取用状态时应加盖、封口，保持密闭。（VOCs物料需提供产品的检测报告） | 未达到C级要求
| 2.除大型工件特殊作业外，调漆、喷漆、流平、干燥、清洗等工序在密闭设备或密闭负压空间内操作。 |  | 2.除大型工件特殊作业外，调漆、喷漆、流平、干燥、清洗等工序无法密闭的,应采取局部气体收集措施,废气应排至VOCs废气处理系统。
3.废清洗剂要全部及时回收至密闭的容器内，转至危废库房暂存。
4.喷漆工序在专门的封闭喷漆室内操作，使用封闭的干式喷漆房；如使用湿式喷漆房时，循环水泵间和刮渣间应密闭，并安装废气收集设施
5.采用静电喷涂、自动喷涂、高压无气喷涂或高流低压(HVLP)喷枪等高效涂装技术，不可使用手动空气喷涂技术。
6.厂区道路及车间地面硬化，车间地面、墙壁、设备表面整洁无积尘；车间无刺激性异味
监测 监控水平 | 1.重点排污企业风量大于10000m3/h的主要排放口安装NMHC在线监测设施并与生态环境部门联网，保证设施正常稳定运行、数据准确可靠，传输有效率＞95%，自动监控数据保存一年以上。 |  | 纳入重点排污单位名录的，排污许可证中规定的主要排污口安装自动监控设施。 | 未达到C级要求
| 2.安装DCS或PLC控制系统实现全过程自动化控制，记录治理设施主要参数（运行时间、压力、温度等），数据保存一年以上。 |  | 2.安装PLC控制系统、仪器仪表等装置，记录治理设施主要参数（运行时间、压力、温度等等），数据保存一年以上。
3.用电监管装置，应在总进电、表面打磨、抛丸、切割、电焊、喷涂、除尘风机、催化燃烧或吸附引风机处安装用电模块并与生态环境部门联网。
4.按照要求规范排污口建设，设置取样平台、取样口和明显标识，注明排污口编号、污染物排放种类、排放浓度等相关信息；（制定自行监测计划，定期进行监测并实时公布监测数据）。
5.建设规范的危废暂存间，张贴规范警示标识标牌和危险废物标签；暂存间设置围堰、废液泄露收集池；委托有资质单位处置。（活性炭装置更换的过滤棉、废活性炭及油膜、油渣应入危废库存放并及时处置）
环境 管理 水平 | 1.环保档案：①环评批复文件；②排污许可证及执行报告；③竣工验收文件；④污染治理设施运行管理规程、危险废物管理制度及管理台账；⑤一年内污染物监测报告。⑥应急预案 |  |  | 未达到C级要求
2.台账记录：①生产与环境管理台账（生产时间、运行负荷、主要原辅材料消耗量、产品产量、废弃物、危废产生量及处置、综合利用量等）②污染治理设施运行管理信息（运行时间、废气处理量、温度、过滤材料更换频次、吸附剂再生与更换时间和更换量、催化剂更换周期和更换量、PH值等）；③监测记录信息（废气监测记录等）。
3.配备专职环保人员，并具备相应的环境管理能力，按操作运行规程使用厂内各类污染防治设施。
运输方式 | 1.物料公路运输使用新能源车辆或达到国六及以上排放标准重型载货车辆。 | 1.物料公路运输使用新能源车辆或80%达到国六及以上排放标准重型载货车辆。 | 1.物料公路运输使用新能源车辆或50%达到国六及以上排放标准重型载货车辆。
2.厂内非道路移动机械全部达到国三及以上排放标准或使用新能源机械，实行二维码标识和备案。
运输监管 | 1.按生态环境管理部门要求建设门禁和视频监控系统（如厂区有多处货运进出口，应分别设立门禁系统和视频监控系统）监控运输车辆进出厂区情况；应与生态环境管理部门联网，在线率不低于95%；可调取任意时段（时、日、月、年）各种车辆出入视频和数量统计结果（含国六及以上重型载货车辆占比、运输距离、物料数量） |  | 1.日均载货车辆日进出 10 辆次及以上（货物包括原料、辅料、燃料、产品和其他与生产相关物料）的企业按生态环境管理部门要求建设门禁和视频监控系统（如厂区有多处货运进出口，应分别设立门禁系统和视频监控系统）监控运输车辆进出厂区情况；应与生态环境管理部门联网，在线率不低于95%；可调取任意时段（时、日、月、年）各种车辆出入视频和数量统计结果（含国六及以上重型载货车辆占比、运输距离、物料数量） | 未达到C级要求
2.按生态环境管理部门要求建立运输管理纸质、电子双台账（包括车牌号、VIN号、发动机号和排放阶段等），视频和电子台账监控数据保存一年以上，不得修改删除。
备注 | 鼓励排气筒NMHC排放速率＜2kg/h，建设治理设施，活性炭动态吸附量小于15%，采用颗粒状吸附剂时，气体流速宜＜0.60m/s;采用蜂窝状吸附剂时，气体流速宜＜1.20m/s。