## Sheet1
2026年晋城市家具（木质）行业绩效分级指标
指标 | A级企业 | B级企业 | C级企业 | D级企业
生产工艺装备 | 1. 80%以上的产品使用高效涂装设备，包括往复式喷涂箱、辐涂、淋涂、机械手、静电喷涂等技术。 | 1.30%以上的产品使用高效涂装设备，包括往复式 喷涂箱、辐涂、淋涂、机械手、静电喷涂等技术。 | 1.未达到B级要求 | 未达到C级要求
| 2.使用的水性涂料(含水性UV、腻子)，清漆VOCs含量≤300g/L、面漆VOCs含量≤250g/L；使用的无溶剂UV涂料VOCs含量≤60g/L、溶剂型涂料VOCs含量≤420g/L。 | 2.使用的水性涂料(含水性UV、腻子)，清漆VOCs含量≤300g/L、面漆VOCs含量≤250g/L。 | 2.使用涂料中溶剂型涂料（含腻子）面漆[光泽（60°）≥80单位值]VOCs含量≤550g/L、面漆[光泽（60°）<80单位值]0VOCs含量≤650g/L、底漆VOCs含量≤600g/L（执行标准：HJ/T414-2007 室内装饰装修用溶剂型木器涂料）。 水性涂料（含腻子）色漆VOCs含量≤250g/L、清漆VOCs含量≤300g/L，辐射固化涂料（含腻子）水性VOCs含量≤250g/L、非水性VOCs含量≤420g/L；使用溶剂腻子VOCs含量≤400g/L。（执行标准：GB 18581-2020《木器涂料中有害物质限量》）
| 3.100%使用聚乙酸乙烯脂类VOCs含量≤100g/L、橡胶类VOCs含量≤100g/L、其他VOCs含量≤50g/L的水基型胶粘剂；或者100%使用有机硅类VOCs含量≤100g/L、热塑类VOCs含量≤50g/L、其他VOCs含量≤50g/L的本体胶粘剂。（执行标准：GB 33372-2020 胶粘剂挥发性有机化合物限量） | 3.50%使用聚乙酸乙烯脂类VOCs含量≤100g/L、橡胶类VOCs含量≤100g/L、其他VOCs含量≤50g/L的水基型胶粘剂；或者50%使用有机硅类VOCs含量≤100g/L、热塑类VOCs含量≤50g/L、其他VOCs含量≤50g/L的本体胶粘剂。（执行标准：GB 33372-2020 胶粘剂挥发性有机化合物限量） | 3.使用的溶剂型胶粘剂，其中：氯丁橡胶类VOCs含量≤600g/L、苯乙烯-丁二稀-苯乙烯嵌段共聚物橡胶类VOCs含量≤500g/L、聚氨酯类VOCs含量≤400g/L、丙烯酸脂类VOCs含量≤510g/L、其他类VOCs含量≤400g/L。（执行标准：GB 33372-2020 胶粘剂挥发性有机化合物限量）
| 4.使用的清洗剂水基清洗剂VOCs含量≤50g/L，低VOCs含量半水基清洗剂VOCs含量≤100g/L。执行标准：清洗剂挥发性有机化合物含量限值（GB 38508-2020 ） |  | 4.使用的有机溶剂清洗剂VOCs含量≤900g/L。执行标准：清洗剂挥发性有机化合物含量限值（GB 38508-2020 ）
有组 织管 控要 求 | 1.涂饰、干燥、调配、流平、清洗等涉VOCs工序废气治理采用活性炭吸附+催化燃烧处理工艺，催化燃烧装置的设计空速宜大于10000h-1但不应高于40000h-1。 |  | 1.涂饰、干燥、调配、流平、清洗等涉VOCs工序废气治理采用喷淋+吸附等组合工艺处理。（禁止使用UV光氧设施） | 未达到C级要求
2.固定床吸附装置吸附层的气体流速应根据吸附剂的形态确定。采用颗粒状吸附剂时，气体流速宜＜0.60m/s;采用蜂窝状吸附剂时，气体流速宜＜1.20m/s。活性炭填充量与每小时处理废气量体积之比应不小于1:5000,每1万m3/h废气处理蜂窝活性炭吸附截面积≥2.3m2，颗粒活性炭吸附截面积≥4.6m2。
3.开料、砂光、打磨等工序应配套布袋除尘器，除尘器要与生产工艺设备同步运转，且停止上料后除尘器应延时运行30S；在收尘系统管路风阀全开状态下，每个收尘罩罩面风速宜大于1.5m/s，全过滤风速≤0.8m/min；除尘灰不落地，做到有效收集。
4.排气筒NMHC排放速率≤2kg/h，处理效率≥80%。
5.活性炭吸附过滤箱采用过滤棉+高效过滤袋等措施保证过滤物颗粒物小于1mg/m3；颗粒活性炭最好选择柱状活性炭直径≤5mm比表面积≥1200m2/g或值≥800mg/g;蜂窝活性炭的横向强度应不低于0.3MPa，纵向强度应不低于0.8MPa,比表面积750m2/g或碘值≥650mg/g。活性炭动态吸附量小于15%。
| 6. 开料、砂光、打磨等工序在封闭车间内，设置中央除尘系统或采用袋式除尘、滤筒除尘等高效除尘工艺；除尘灰不落地，做到有效收集利用。 | 6.开料、砂光、打磨等工序在封闭车间内，配备布袋除尘设施；除尘灰不落地，封闭收集综合利用。
无组织管控要求 | 1.废气有效收集至VOCs废气处理系统，车间无积尘、无刺激性异味，无法做到密闭部分采用集气罩局部抽风、距集气罩开口面最远处的VOCs无组织排放位置，控制风速≥0.3m/s。 |  |  | 未达到C级要求
| 2.厂区道路及车间地面硬化，车间地面、墙壁、设备表面整洁无积尘。 |  | 2.厂区道路及车间地面硬化，车间地面、墙壁、设备表面整洁无明显积尘。
| 3.涉VOCs原料存储于密闭的容器、包装袋、储罐、储库、料仓中；盛装VOCs原料的容器或包装袋存放于室内；盛装VOCs物料的容器或包装袋在非取用状态时应加盖、封口, 保持密闭（ VOCs原料需提供原料的检测报告）。 |  | 3.VOCs原料存储于密闭的容器、包装袋、储罐、储库、料仓中；盛装VOCs原料的容器或包装袋存放于室内，或存放于设置有雨棚、遮阳和防渗设施的专用场地；盛装VOCs物料的容器或包装袋在非取用状态时应加盖、封口，保持密闭（ VOCs原料需提供原料的检测报告）。
4.调配、喷涂、流平和干燥等工序应在封闭车间内，该封闭区域或封闭式建筑物除人员、设备、物料进出时，以及依法设立的排气筒、通风口外，门窗及其他开口(孔)部位随时保持关闭状态。
排放限值 | PM排放口浓度≤5mg/m3；NMHC排放口浓度≤10 mg/m3；厂界无组织NMHC每小时排放浓度≤6mg/m3，任意一次浓度值≤20mg/m3。 |  |  | 未达限值要求
监测监控水平 | 1.按照生态环境管理部门要求主要排放口安装NMHC在线监测设施（FID检测器），自动监控数据保存一年以上。 |  |  | 未达到C级要求
2.用电监管装置，应在总进电、涉VOCs工序、除尘风机、催化燃烧风机处安装并联网。
| 3.安装DCS或PLC控制系统实现全过程自动化控制，记录治理设施主要参数（运行时间、压力、温度等），数据保存一年以上。 |  | 3.安装PLC控制系统、仪器仪表等装置，记录治理设施主要参数（运行时间、压力、温度等），数据保存一年以上。
4.建设规范的危废暂存间，张贴规范警示标识标牌和危险废物标签；暂存间设置围堰、废液泄露收集池；委托有资质单位处置（吸附有VOCs挥发气体危险废物要密闭存放，及时处置）。
5.按照要求规范排污口建设，设置取样平台、取样口和明显标识，注明排污口编号、污染物排放种类、排放浓度等相关信息。制定自行监测计划，定期进行监测并实时公布监测数据。
环境 管理 水平 | 1.环保档案：①环评批复文件；②排污许可证及执行报告；③竣工验收文件；④污染治理设施运行管理规程、危险废物管理制度及管理台账；⑤一年内污染物监测报告。⑥应急预案 |  |  | 未达到C级要求
| 2.台账记录：①生产与环境管理台账（生产时间、运行负荷、主要原辅材料消耗量、产品产量、废弃物、危废产生量及处置、综合利用量等）②污染治理设施运行管理信息（运行时间、压力、温度、燃烧室温度、过滤材料更换频和更换量、吸附剂更换时间和更换量、催化剂更换周期和更换量、吸收液PH值等）；③监测记录信息（废气监测记录等）。 |  | 2.台账记录：①生产与环境管理台账（生产时间、运行负荷、主要原辅材料消耗量、产品产量、废弃物、危废产生量及处置、综合利用量等）②污染治理设施运行管理信息（过滤材料更换频和更换量、吸附剂更换时间和更换量、PH值等）；③监测记录信息（废气监测记录等）。
3.配备专职环保人员，并具备相应的环境管理能力。
| 4.近1年内未被省、部监督帮扶发现跟踪、督办类问题；近1年内无污染物排放超标、偷排漏排等环境违法受到生态环境部门处罚的现象 |  | 4.近1年内无严重环境违法行为及近1年内未被省、部监督帮扶发现跟踪、督办类问题。
运输方式 | 1.物料公路运输使用新能源车辆或达到国六及以上排放标准重型载货车辆。 | 1.物料公路运输使用新能源车辆或80%达到国六及以上排放标准重型载货车辆。 | 1.物料公路运输使用新能源车辆或50%达到国六及以上排放标准重型载货车辆。 | 未达到C级要求
2.厂内非道路移动机械全部达到国三及以上排放标准或使用新能源机械，实行二维码标识和备案。
运输监管要求 | 1.按生态环境管理部门要求建设门禁和视频监控系统（如厂区有多处货运进出口，应分别设立门禁系统和视频监控系统）监控运输车辆进出厂区情况；应与生态环境管理部门联网，在线率不低于95%；可调取任意时段（时、日、月、年）各种车辆出入视频和数量统计结果（含国六及以上重型载货车辆占比、运输距离、物料数量）。 |  | 1.日均载货车辆日进出 10 辆次及以上（货物包括原料、辅料、燃料、产品和其他与生产相关物料）的企业按生态环境管理部门要求建设门禁和视频监控系统（如厂区有多处货运进出口，应分别设立门禁系统和视频监控系统）监控运输车辆进出厂区情况；应与生态环境管理部门联网，在线率不低于95%；可调取任意时段（时、日、月、年）各种车辆出入视频和数量统计结果（含国六及以上重型载货车辆占比、运输距离、物料数量） | 未达到C级要求
2.按生态环境管理部门要求建立运输管理纸质、电子双台账（包括车牌号、VIN号、发动机号和排放阶段等），视频和电子台账监控数据保存一年以上，不得修改删除。
备注 | 鼓励排气筒NMHC排放速率＜2kg/h，建设治理设施，活性炭动态吸附量小于15%，采用颗粒状吸附剂时，气体流速宜＜0.60m/s;采用蜂窝状吸附剂时，气体流速宜＜1.20m/s。